## Лист1
|  |  |  | Таблица РГУПС, лист2. Тер-Арутюнов Б.Г. Исследование влияния физико-химических свойств вакуумных ионно-плазменных покрытий на повышение износостойкости конструкционных материалов энергетического оборудования // Дис.... канд. техн. наук: 01.04.14 + 05.04.12 / Москва, МЭИ, 2005. - 188 с. | [32 empty] | Таблица РГУПС, лист1. Андронова Т.М., Липин Ю.В. Формирование покрытий электродуговым распылением в вакууме. – Рига: ЛИЦ, 1990. | [6 empty] | Таблица РГУПС, лист1. S. Veprek, P. Karvankova, J. Prochazaka Different mechanisms leading to superhard coatings: stable nanocomposites and high biaxial compressive stress // MRS Fall Meeting 2001, Boston |  |  |  |  | Таблица РГУПС, лист1. Патент European patent № 0 522 873 А1 Non-stoichiometric titanium nitride coating //1993.Данные комплексных испытаний (единый эксперимент) | [7 empty] | Таблица РГУПС, лист1. Тер-Арутюнов Б.Г. Исследование влияния физико-химических свойств вакуумных ионно-плазменных покрытий на повышение износостойкости конструкционных материалов энергетического оборудования // Дис.... канд. техн. наук: 01.04.14 + 05.04.12 / Москва, МЭИ, 2005. - 188 с.Данные нескольких испытаний (разные эксперименты). Двухпараметрические данные приведены на листе 2. | [5 empty] | Таблица РГУПС, лист1. Андреев А.А., Григорьев С.Н., Горбань В.Ф., Столбовой В.А., Шулаев В.М. Вакумно-дуговые наноструктурные TiN-покрытия // Вестник МГТУ "Станкин", 2010, №3 (11). С. 14-17. Установка "Булат-6" | [5 empty] | Google disk/07.2021 Tribology Articles/!!!behavior-of-TiN-thin-films-at-different-N2-flows1 | [6 empty] | Google disk/07.2021 Tribology Articles/TiNTiCZrNHardness1 |  |  | Google disk/07.2021 Tribology Articles/Tribological-behaviour-coating-1 | Google disk/07.2021 Tribology Articles/Tribological-behaviour-of-hard-coatings-deposited-by-arcevaporation-PVDVacuum
| Адрес в исходной таблице | ShortName |  | F10 | G10 | H10 | I10 | J10 | F11 | G11 | H11 | F12 | G12 | H12 | I12 | J12 | F13 | G13 | H13 | F14 | G14 | H14 | I14 | J14 | K17 | L17 | M17 | N17 | K19 | L19 | M19 | N19 | K21 | L21 | M21 | N21 | F | G | H | I | J | K | L | M | N | O | P | Q | R | S | T | U | V | W | X | Y | Z | AA | AB | AC | AD | AE | AF | AG | AH | AI | AJ | AK | 1 | 2 | 3 | 4 | 5 | 6 | 7 | 1 | 2 | 3 | 1 | 1
дескрипторы эксперимента | Количество катодов, шт. | CathNum | возможно перевести в один дескриптор плотности потока материалов(?) на единицу площади подложки | [59 empty] | 1 (ВТ1-0) | 1 (ВТ1-0) | 1 (ВТ1-0) | 1 (ВТ1-0) | 1 (ВТ1-0) | 1 (ВТ1-0)
| Качество катодов: состав (%), диаметр/площадь, полые, составные, мозаичные, литые, спеченные и др. | CathType
| Ток дуги, А | ArcCurr | [60 empty] | 85 | 85 | 85 | 85 | 85 | 85 | [11 empty] | 100 | 100 | 100 | 100
| Плотность ионного тока, А/см2 | DenArcCurr | [73 empty] | 0.01 | 0.005 | 0.005
| Напряжение дуги, В | ArcVolt
| Ток катушки, А | CoilCurr
| Рабочее давление в камере, Па | ChambPress | [34 empty] | 0.001 | 0.006 | 0.001 | 0.002 | 0.004 | 0.006 | 0.002
| Давление азота в камере, Па | N2ChambPress |  | 0 | 0.005 | 0.01 | 0.015 | 0.02 | 0 | 0.005 | 0.01 | 0 | 0.005 | 0.01 | 0.015 | 0.02 | 0 | 0.005 | 0.01 | 0 | 0.005 | 0.01 | 0.015 | 0.02 | 0.04 | 0.06 | 0.08 | 0.1 | 0.04 | 0.06 | 0.08 | 0.1 | 0.04 | 0.06 | 0.08 | 0.1 | [26 empty] | 0.01 | 0.66 | 1.15 | 0.2 | 0.4 | 0.66 | 0 | 0.002 | 0.004 | 0.006 | 0.008 | 0.01 | 0.012 |  |  |  | 2.5
| Соотношение плотностей потока N2/Ar | N2ArRelation | параметр, аналогичный N2ChambPress | [40 empty] | 0.1 | 0.2 | 0.26 | 0.3 | 0.35
| Скорость осаждения покрытия, нм/с | DeposRate | корреляция с CathNum-CoilCurr | 2 |  | 1.64 |  | 1.54 |  |  |  | 2 |  | 1.28 |  | 1.09 |  |  |  | 2 |  | 1.07 |  | 0.87 | 1.44 | 1.39 | 1.38 | 1.38 | 0.95 | 0.88 | 0.85 | 0.83 | 0.72 | 0.63 | 0.61 | 0.59 | [39 empty] | 1.1 | 0.56 | 0.56
| Напряжение смещения, В | VoltShift | [34 empty] | 20 | 100 | 100 | 150 | 150 | 150 | 250 | [19 empty] | 230 | 230 | 230 | 230 | 230 | 230 | [7 empty] | 40 | 40 | 40 | 115
| Температура подложки, °С | SubT |  | 20 | 20 | 20 | 20 | 20 | 100 | 100 | 100 | 200 | 200 | 200 | 200 | 200 | 300 | 300 | 300 | 400 | 400 | 400 | 400 | 400 | 20 | 20 | 20 | 20 | 200 | 200 | 200 | 200 | 400 | 400 | 400 | 400 | [20 empty] | 100 | 150 | 200 | 250 | 300 | 350 | 285 | 285 | 285 | 285 | 285 | 285 | [7 empty] | 350 | 350 | 350 |  | 450 | 450 | 450 | 450
| Магнитная сепарация | MagnetSep
| Расстояние (катода) до подложки, мм | CathDist | корреляция с CathNum-CoilCurr | [59 empty] | 250 | 250 | 250 | 250 | 250 | 250 | 100 | 100 | 100 | 100 | 100 | 100 | 100
| Угол напыления, град. | AngleDepos
| Состав мишени | TargetComp | [66 empty] | Ti | Ti | Ti | Ti | Ti | Ti | Ti
| Геометрия мишени | TargetGeom | корреляция с CathNum-CoilCurr | [65 empty] | circular;6mm thick;200mm diameter | circular;6mm thick;200mm diameter | circular;6mm thick;200mm diameter | circular;6mm thick;200mm diameter | circular;6mm thick;200mm diameter | circular;6mm thick;200mm diameter | circular;6mm thick;200mm diameter
| Ток разряда на магнетроне, А | MagnetCurr | корреляция с CathNum-CoilCurr
| Напряжение (мощность) разряда на магнетроне, В (кВт) | MagnetVolt(MagnetPow) | корреляция с CathNum-CoilCurr
| Материал магнитной системы магнетрона | MagnetMat | будет влиять?
| Параметры блока DLC | BlockParam
параметры подложки | Тип подложки | SubType | [60 empty] | Р6М5 | Р6М5 | Р6М5 | Р6М5 | Р6М5 | Р6М5 | [7 empty] | alloyed steel | alloyed steel | alloyed steel | M2 tool steel, thermaly haedened | High speed steel M2 | High speed steel M3 | High speed steel M4 | High speed steel M5
| Химический состав* подложки | SubComp | [66 empty] | Ti6Al4V | Ti6Al4V | Ti6Al4V | Ti6Al4V | Ti6Al4V | Ti6Al4V | Ti6Al4V
| Характеристики обработки*: ТО, ТМО, ЛО и др. | SubChar | непонятно
| Структурное состояние* (фазовый состав) подложки | SubStruct | выделить классификацию
| Шероховатость поверхности, нм | SubRough | мкм? | [65 empty] | 30 | 30 | 30 | 30 | 30 | 30 | 30 | 200 | 200 | 200 | 100 | 100 | 100 | 100 | 100
| Ионная очистка | IonClean | наверное, отн к св-вам поверхности подложки SubComp, SubRough?
| Ионная имплантация: есть или нет (Ar или Ме) | IonImplant
| Ионная имплантация: напряжение смещения, В | VoltIonImplant
| Ионная имплантация: время обработки, мин. | TimeIonImplant
| Поверхностное напряжение, ±МПа | SubSurfStress
| Механические свойства подложки: H, HRC | SubH | [73 empty] | 56.5 | 56.5 | 56.5 | 65 | 62 | 62 | 62 | 62
| Механические свойства подложки: E | SubE
| Механические свойства подложки: H/E | SubHE
| Механические свойства подложки: H3/E2 | SubH3E2
| Трибологические свойства подложки: μ | SubMu
| Трибологические свойства подложки: J | SubJ
| Трибологические свойства подложки: Jk | SubJk
дескрипторы плёнки | Плотность покрытия, г/см^3 | DenCoat |  | 4.17 | 4.86 | 5.528 | 6.22 | 6.86 |  |  |  | 4.17 | 4.695 | 5.236 | 5.764 | 6.25 |  |  |  | 4.17 | 4.625 | 5.07 | 5.5 | 5.95
| Химический состав покрытия, степень стехиометрии, x=N/Ti | CoatComp | стехиометрия по азоту? | 0 | 0.57 | 1.14 | 1.67 | 2.24 | 0 | 0.48 | 0.98 | 0 | 0.43 | 0.87 | 1.3 | 1.71 | 0 | 0.4 | 0.8 | 0 | 0.36 | 0.74 | 1.11 | 1.45 | [38 empty] | 0.66 | 1 | 1 | 1 | 1 | 1 | 0 | 0.17 | 0.28 | 0.49 | 0.98 | 1.04 | 1.26
| Химический состав покрытия, N % атомов | CoatCompPercent | [46 empty] | 32.5 | 38.6 | 39.9 | 46.8 | 47 | 48 | 49.3 | 50 | 3.2 | 15.7 | 20 | 26.1 | 33.6 | 50 | [6 empty] | 0 | 14 | 21 | 32 | 48 | 50 | 54 |  |  |  |  | 45 | 45 | 45 | 45
| Фазовый состав | CoatPhaseComp | к каждому слою?
| Общая толщина покрытия, мкм | CoatThick | [66 empty] | 1.8 | 1.65 | 1.54 | 1.45 | 1.26 | 1.1 | 0.97 | 2 | 2 | 2 | 5 | 1 | 1 | 1 | 1
| Наличие и состав подслоя | SubLayer | непонятно
| Структурный тип покрытия | StructType | ввести классификацию
| Морфология покрытия: толщина слоёв, нм | LayerThick
| Морфология покрытия: дисперсность фаз, размер криталлитов в направлении [1, 1, 1], нм | PhaseDisp | [46 empty] | 18.2 | 27.8 | 33.8 | 45.4 | 50.3 | 45.4 | 73.8 | 75 | [12 empty] | 87 | 80 | 79 | 77 | 64 | 75 | 79
| Внутренняя дефектность покрытия: поры, дефекты роста | CoatIntDefect | ввести дескриптор
| Деформация решётки, % | LatStrain | [66 empty] | 0.0303 | 0.0252 | 0.8402 | 0.6369 | 0.7662 | 0.792 | 0.536
| Поверхностная дефектность покрытия: капельные дефекты, рельеф | CoatSurfDefect
| Внутренние напряжения, ±МПа | CoatIntStress | [34 empty] | 580 | 1500 | 3360 | 4870 | 3100 | 1004 | 550 | 4000 | 2000 | 4000 | 4500 | 2000 | 1607 | 1344 | 1262 | 1524 | 1917 | 2082 | 2227 | 3103 | [12 empty] | 804 | -504 | -1495 | -2000 | -2000 | -1796 | -1691 |  |  |  | -1800
| Шероховатость поверхности, нм | CoatRough | [77 empty] | 22 | 22 | 22 | 22
| Механические свойства покрытия: H, ГПа | H | [41 empty] | 13 | 24 | 50 | 60 | 25 | 22.86 | 26.36 | 26.11 | 21.68 | 21.22 | 21.2 | 20.81 | 18.01 | 10 | 26.75 | 28.8 | 31.18 | 29.41 | 10 | 39 | 30 | 31 | 29 | 27.5 | 26 | 7.1 | 15.3 | 22.4 | 25.7 | 27.78 | 25.7 | 25.1 | 16 | 30 | 36 | 25 | 14.8 | 14.8 | 14.8 | 14.8
| Механические свойства покрытия: E, ГПа | E | [66 empty] | 290 | 295 | 296 | 304 | 304.8 | 300 | 300 |  |  |  | 305
| Механические свойства покрытия: H/E | HE | [66 empty] | 0.02448275862 | 0.05186440678 | 0.07567567568 | 0.08453947368 | 0.09114173228 | 0.08566666667 | 0.08366666667 |  |  |  | 0.08196721311
| Механические свойства покрытия: H3/E2, ГПа | H3E2 | [66 empty] | 0.004255778835 | 0.04115572537 | 0.1282804967 | 0.1836759111 | 0.2307633308 | 0.1886065889 | 0.1757027889
| Отн влажность, % | Hum | влияет на коэффициент трения? | [65 empty] | 50 | 50 | 50 | 50 | 50 | 50 | 50 |  |  |  |  | 70 | 50 | 30 | 20
| Трибологические свойства покрытия: μ | CoatMu | [66 empty] | 0.84 | 0.83 | 0.63 | 0.41 | 0.36 | 0.42 | 0.55 |  |  |  |  | 0.34 | 0.46 | 0.5 | 0.74
| Трибологические свойства покрытия: Критическая нагрузка (critical load) 1, Н | Lc1 | [66 empty] | 7 | 8 | 10 | 12 | 14 | 10 | 8
| Трибологические свойства покрытия: Критическая нагрузка (critical load) 2, Н | Lc2 | [66 empty] | 11.2 | 12 | 24 | 36 | 44 | 28 | 24
| Трибологические свойства покрытия: J | CoatJ
| Трибологические свойства покрытия: Jk | CoatJk
| Относительная эрозионная стойкость | EroDurab | ед измерения? | [45 empty] | 5.3 | 6.5 | 7.3 | 4 | 3.2 | 2.4 | 1.5 | 1 | 1 | 1.71 | 2.24 | 2.76 | 3.14 | 3.38